## ИсходныеДанные
Сведения о ферритах из разных источников.
Марка феррита | Размах колебаний магнитной индукции ∆B
| 0.4 | 0.6
Частота
20 кГц
Массовые удельные потери Вт/кг
1500НМ3 | 30 | 80
2000НМ1 | 26 | 80
2000НМ3 | 23 | 70
Марка феррита | α | β
1500НМ3 | 1.2 | 2.2
2000НМ1 | 1.2 | 2.8
2000НМ3 | 1.3 | 2.7
2500НМС1 | 1.4 | 1.9
2500НМС2 | 1.2 | 1.7
2500НМС5 | 1.2 | 2.8
Марка феррита | Удельные объемные потери, Pv, кВт /м3 |  | При |  | Индукция насыщения Bs , Тл, (не менее)
| При температуре, ºC |  |  |  | при температуре, ºC
| +25 ±10 | +100 ± 3 | Индукции | Частоте | +100 ± 3
|  |  | ∆B, Тл | f, кГц
2500НМС1 | 168 | 139 | 0.4 | 16 | 0.29
2500НМС2 | 136 | 107 | 0.4 | 16 | 0.33
2500НМС5 | 900 | 760 | 0.4 | 100 | 0.31
Марка феррита | μн |  | (tgδμ/μн)×106, не более, при
| номинальное значение | предельное отклонение | HA, А/м |  | f, МГц
|  |  | 0.8 | 8
100НН | 100 | ±20 | 125 | - | 7
400НН | 400 | 100 | 18 | 50 | 0.1
-50
400НН1 | 400 | ±80 | 12 | 25
600НН | 600 | 200 | 22 | 75
-100
1000НН | 1000 | ±200 | 50 | 150
1000НМ | 1000 | ±200 | 15 | 45
1500НМ | 1500 | ±300
2000НН | 2000 | 400 | 85 | 270
-200
2000НМ | 2000 | 500 | 15 | 45
-300
3000НМ | 3000 | ±500 | 35 | 60
Марка | Зарубежный производитель
российских
ферритов | SIEMENS | PHILIPS | THOMSON | TDK
1500 HM3 | N49 |  |  | H8H3
2000 HM1 | N48 | 3B6 | T9 | H8B
2500 HMC1 |  | 3C6
2500 HMC2 | N27 | 3C10 | B1 | PC30
2500HMC5
2500HMC7 | N87 | 3C85 | B2 | PC40
2500HMC9 | N97
3000 НМС | N41
Параметр | Символ | Единица измерения | М2500НМС1 | М2500НМС2 | М3000НМС | Условия
Удельные объемные магнитные потери | Pv | мкВт/см3·Гц | ≤10,5 | ≤8,5 | ≤2,5 | При T = 25±10°С В = 0,2 Тл f = 16 кГц
|  |  | ≤8,7 | ≤6,7 | ≤2,5 * | При T = 100±3°С В = 0,2 Тл f = 16 кГц
Магнитная индукция | В | Тл | ≥0,29 | ≥0,33 | ≥0,25 * | При На=240 А/м, Т=100±3oС
Максимальная магнитная индукция | Bm | Тл | 0.45 | – | 0.45
Остаточная магнитная индукция | Br | Тл | 0.1 | – | 0.1
Коэрцитивная сила | Hc | А/м | 16 | – | 12
Температура Кюри | Ѳ | ºC | >200 | >200 | >200
Удельное электрическое сопротивление | ρ | Ом*м | 1 | 1 | 1
Критическая частота | fкр | МГц | 0.4 | – | 0.36 | При tgδ = 0,1
Плотность | d | г/см3 | 4,7÷4,9 | 4,7÷4,9 | 4,7÷4,9
Марганец-цинковые ферритовые материалы для силовых дросселей и трансформаторов
Материал | Начальная магнитная проница- емость μН | Коэрци- тивная сила Hc, А/м, не более | Магнитная индукция Bm, мТл, не менее [в поле, А/м] | Удельные объёмные магнитные потери P,мВт/см3, не более [частота, кГц/индукция,мТл] |  | Темпе- ратура Кюри, оС | Импортный аналог | Применение
|  |  |  | при T=25°C | при T=100°C
М1000НМС | 1000±20% | - | 500 [1200] | - | 360 [1000/50] | 280 | 3F45 (Ferroxcube) | Для силовых дросселей и трансформато- ров с рабочей частотой 1-2 МГц
М1300НМС | 1300±300 | 40 | 490±45 [1200] |  | 80 [500/50] | 240 | N49 (EPCOS), 3F35 (Ferroxcube) | Для силовых дросселей и трансформатор ов с рабочей частотой 300-1000кГц
М2000НМС9 | 2000±20% | - | 490±45 [1200] | - | 100 [500/50] 330 [100/200]
М2500НМС1 | 2200±25% | - | 290 [240]* | 160 [16/200] | 130 [16/200] |  | N27 (EPCOS)
М2500НМС8 | 2200±25% | - | 380 [240]* | 650 [100/200] | 360 [100/200] |  | N87 (EPCOS), 3C34 и 3C94 (Ferroxcube)
Примечание: * - замеряется при Т=100°C

## Пересчет
SIEMENS | PHILIPS | THOMSON | TDK | Samwha | Россия | Вт/кг | Вт/м3 | Частота, кГц | B | α | β | Частота, кГц | Вт/м3 | Частота, кГц | Вт/м3 | Частота, кГц | Вт/м3 | Частота, кГц | Вт/м3
N49 |  |  | H8H3 |  | 1500НМ3 | 30 | 144 | 20 | 0.2 | 1.2 | 2.2 | 40 | 661.7 | 60 | 1614.5 | 80 | 3040.1 | 100 | 4967
N48 | 3B6 | T9 | H8B |  | 2000НМ1 | 26 | 124.8 | 20 | 0.2 | 1.2 | 2.8 | 40 | 869.2 | 60 | 2704.9 | 80 | 6053.2 | 100 | 11306.6
[5 empty] | 2000НМ3 | 23 | 110.4 | 20 | 0.2 | 1.3 | 2.7 | 40 | 717.4 | 60 | 2143.9 | 80 | 4661.6 | 100 | 8515.1

## 1500НМ3
Марка феррита | Руд, Вт/м3 |  |  |  |  | а | в
1500НМ3 | 144 | 662 | 1615 | 3040 | 4967 | 1.2 | 2.2
| 20 кГц | 40 кГЦ | 60 кГц | 80 кГц | 100 кГц
0.01 | 3.954818 | 18.18118 | 44.35438 | 83.4906 | 136.4138
0.02 | 9.085786 | 41.76938 | 101.8996 | 191.811 | 313.3965
0.03 | 14.77992 | 67.94656 | 165.7609 | 312.0205 | 509.8045
0.04 | 20.87365 | 95.96083 | 234.1038 | 440.666 | 719.9961
0.05 | 27.2829 | 125.4255 | 305.9853 | 575.9723 | 941.0705
0.06 | 33.95533 | 156.1002 | 380.8185 | 716.8348 | 1171.223
0.07 | 40.8549 | 187.8191 | 458.199 | 862.4923 | 1409.21
0.08 | 47.95506 | 220.4601 | 537.8294 | 1012.385 | 1654.117
0.09 | 55.2354 | 253.9294 | 619.4804 | 1166.081 | 1905.238
0.1 | 62.67964 | 288.1522 | 702.9696 | 1323.237 | 2162.012
0.11 | 70.27449 | 323.0675 | 788.148 | 1483.573 | 2423.982
0.12 | 78.00887 | 358.6241 | 874.8912 | 1646.854 | 2690.764
0.13 | 85.87337 | 394.779 | 963.0937 | 1812.882 | 2962.035
0.14 | 93.85991 | 431.4949 | 1052.665 | 1981.487 | 3237.515
0.15 | 101.9615 | 468.7394 | 1143.526 | 2152.52 | 3516.962
0.16 | 110.1718 | 506.4843 | 1235.607 | 2325.849 | 3800.162
0.17 | 118.4855 | 544.7042 | 1328.848 | 2501.361 | 4086.927
0.18 | 126.8976 | 583.3766 | 1423.192 | 2678.95 | 4377.087
0.19 | 135.4038 | 622.4813 | 1518.591 | 2858.524 | 4670.49
0.2 | 144 | 662 | 1615 | 3040 | 4967
0.21 | 152.6826 | 701.916 | 1712.378 | 3223.3 | 5266.491
0.22 | 161.4484 | 742.2141 | 1810.689 | 3408.355 | 5568.848
0.23 | 170.2942 | 782.8804 | 1909.897 | 3595.1 | 5873.968
0.24 | 179.2173 | 823.9019 | 2009.972 | 3783.477 | 6181.753
0.25 | 188.2151 | 865.2667 | 2110.885 | 3973.43 | 6492.115
0.26 | 197.2852 | 906.9639 | 2212.608 | 4164.91 | 6804.969
0.27 | 206.4253 | 948.9832 | 2315.118 | 4357.868 | 7120.241
0.28 | 215.6335 | 991.3149 | 2418.389 | 4552.262 | 7437.857
0.29 | 224.9076 | 1033.95 | 2522.401 | 4748.049 | 7757.75
0.3 | 234.2459 | 1076.88 | 2627.133 | 4945.191 | 8079.857
0.31 | 243.6467 | 1120.098 | 2732.565 | 5143.653 | 8404.119
0.32 | 253.1083 | 1163.595 | 2838.68 | 5343.398 | 8730.48
0.33 | 262.6293 | 1207.365 | 2945.461 | 5544.397 | 9058.888
0.34 | 272.2082 | 1251.402 | 3052.891 | 5746.617 | 9389.292
0.35 | 281.8436 | 1295.698 | 3160.954 | 5950.031 | 9721.646
0.36 | 291.5342 | 1340.247 | 3269.637 | 6154.611 | 10055.91
0.37 | 301.2788 | 1385.046 | 3378.925 | 6360.33 | 10392.03
0.38 | 311.0762 | 1430.087 | 3488.806 | 6567.165 | 10729.97
0.39 | 320.9254 | 1475.365 | 3599.267 | 6775.091 | 11069.7
0.4 | 330.8251 | 1520.877 | 3710.296 | 6984.086 | 11411.17

## 2000НМ1
Марка феррита | Руд, Вт/м3 |  |  |  |  | а | в
2000НМ1 | 125 | 870 | 2705 | 6053 | 11307 | 1.2 | 2.8
| 20 кГц | 40 кГЦ | 60 кГц | 80 кГц | 100 кГц
0.01 | 3.433002 | 23.89369 | 74.29016 | 166.2397 | 310.5356
0.02 | 7.886967 | 54.89329 | 170.674 | 381.9185 | 713.4235
0.03 | 12.82979 | 89.29533 | 277.6366 | 621.2697 | 1160.531
0.04 | 18.11949 | 126.1117 | 392.1058 | 877.4183 | 1639.017
0.05 | 23.68307 | 164.8342 | 512.5017 | 1146.829 | 2142.276
0.06 | 29.47512 | 205.1468 | 637.8415 | 1427.303 | 2666.201
0.07 | 35.46432 | 246.8317 | 767.4479 | 1717.324 | 3207.961
0.08 | 41.62766 | 289.7285 | 900.8226 | 2015.778 | 3765.472
0.09 | 47.9474 | 333.7139 | 1037.582 | 2321.805 | 4337.13
0.1 | 54.40941 | 378.6895 | 1177.42 | 2634.721 | 4921.658
0.11 | 61.00216 | 424.5751 | 1320.087 | 2953.969 | 5518.012
0.12 | 67.71603 | 471.3036 | 1465.375 | 3279.081 | 6125.322
0.13 | 74.54286 | 518.8183 | 1613.107 | 3609.663 | 6742.849
0.14 | 81.47562 | 567.0703 | 1763.132 | 3945.375 | 7369.958
0.15 | 88.5082 | 616.0171 | 1915.318 | 4285.921 | 8006.098
0.16 | 95.63525 | 665.6213 | 2069.547 | 4631.041 | 8650.782
0.17 | 102.852 | 715.8499 | 2225.717 | 4980.505 | 9303.58
0.18 | 110.1542 | 766.6732 | 2383.737 | 5334.107 | 9964.107
0.19 | 117.538 | 818.0646 | 2543.523 | 5691.661 | 10632.02
0.2 | 125 | 870 | 2705 | 6053 | 11307
0.21 | 132.537 | 922.4576 | 2868.101 | 6417.972 | 11988.77
0.22 | 140.1462 | 975.4173 | 3032.763 | 6786.438 | 12677.06
0.23 | 147.8248 | 1028.861 | 3198.93 | 7158.27 | 13371.64
0.24 | 155.5706 | 1082.771 | 3366.548 | 7533.35 | 14072.29
0.25 | 163.3812 | 1137.133 | 3535.569 | 7911.57 | 14778.81
0.26 | 171.2545 | 1191.931 | 3705.948 | 8292.829 | 15491
0.27 | 179.1887 | 1247.153 | 3877.643 | 8677.032 | 16208.69
0.28 | 187.1818 | 1302.785 | 4050.614 | 9064.092 | 16931.72
0.29 | 195.2323 | 1358.817 | 4224.826 | 9453.928 | 17659.93
0.3 | 203.3385 | 1415.236 | 4400.244 | 9846.461 | 18393.18
0.31 | 211.4989 | 1472.032 | 4576.836 | 10241.62 | 19131.34
0.32 | 219.7121 | 1529.196 | 4754.57 | 10639.34 | 19874.28
0.33 | 227.9768 | 1586.719 | 4933.419 | 11039.55 | 20621.87
0.34 | 236.2918 | 1644.591 | 5113.355 | 11442.2 | 21374.01
0.35 | 244.6559 | 1702.805 | 5294.353 | 11847.22 | 22130.59
0.36 | 253.0679 | 1761.352 | 5476.389 | 12254.56 | 22891.51
0.37 | 261.5267 | 1820.226 | 5659.438 | 12664.17 | 23656.66
0.38 | 270.0314 | 1879.419 | 5843.48 | 13076 | 24425.96
0.39 | 278.581 | 1938.924 | 6028.494 | 13490.01 | 25199.33
0.4 | 287.1746 | 1998.735 | 6214.458 | 13906.14 | 25976.66

## 2000НМ3
Марка феррита | Руд, Вт/м3 |  |  |  |  | а | в
2000НМ3 | 110 | 717 | 2144 | 4662 | 8515 | 1.3 | 2.7
| 20 кГц | 40 кГЦ | 60 кГц | 80 кГц | 100 кГц
0.01 | 2.238998 | 14.5942 | 43.6401 | 94.8928 | 173.3188
0.02 | 5.51306 | 35.93512 | 107.4545 | 233.6535 | 426.7609
0.03 | 9.339235 | 60.87483 | 182.0302 | 395.8138 | 722.9417
0.04 | 13.57474 | 88.48266 | 264.5841 | 575.3224 | 1050.809
0.05 | 18.14323 | 118.2609 | 353.6281 | 768.9432 | 1404.451
0.06 | 22.99589 | 149.8914 | 448.2109 | 974.6078 | 1780.091
0.07 | 28.09837 | 183.1503 | 547.6628 | 1190.86 | 2175.069
0.08 | 33.42494 | 217.8699 | 651.4825 | 1416.61 | 2587.394
0.09 | 38.95552 | 253.9191 | 759.2784 | 1651.006 | 3015.511
0.1 | 44.67388 | 291.1925 | 870.7346 | 1893.36 | 3458.165
0.11 | 50.56665 | 329.6026 | 985.59 | 2143.107 | 3914.318
0.12 | 56.62254 | 369.076 | 1103.625 | 2399.766 | 4383.099
0.13 | 62.83188 | 409.5496 | 1224.65 | 2662.929 | 4863.759
0.14 | 69.18631 | 450.9689 | 1348.504 | 2932.241 | 5355.649
0.15 | 75.67847 | 493.286 | 1475.042 | 3207.391 | 5858.201
0.16 | 82.30186 | 536.4585 | 1604.138 | 3488.103 | 6370.912
0.17 | 89.05069 | 580.4486 | 1735.679 | 3774.13 | 6893.333
0.18 | 95.91973 | 625.2222 | 1869.563 | 4065.253 | 7425.059
0.19 | 102.9043 | 670.7487 | 2005.698 | 4361.27 | 7965.726
0.2 | 110 | 717 | 2144 | 4662 | 8515
0.21 | 117.203 | 763.9505 | 2284.393 | 4967.277 | 9072.579
0.22 | 124.5097 | 811.5768 | 2426.807 | 5276.947 | 9638.182
0.23 | 131.9167 | 859.8572 | 2571.177 | 5590.871 | 10211.55
0.24 | 139.421 | 908.7717 | 2717.443 | 5908.917 | 10792.46
0.25 | 147.0198 | 958.3015 | 2865.549 | 6230.965 | 11380.67
0.26 | 154.7102 | 1008.429 | 3015.443 | 6556.901 | 11975.98
0.27 | 162.49 | 1059.139 | 3167.077 | 6886.621 | 12578.2
0.28 | 170.3567 | 1110.416 | 3320.406 | 7220.025 | 13187.15
0.29 | 178.3081 | 1162.245 | 3475.387 | 7557.022 | 13802.67
0.3 | 186.3422 | 1214.613 | 3631.98 | 7897.523 | 14424.58
0.31 | 194.4571 | 1267.507 | 3790.146 | 8241.447 | 15052.75
0.32 | 202.651 | 1320.916 | 3949.851 | 8588.716 | 15687.03
0.33 | 210.922 | 1374.828 | 4111.061 | 8939.256 | 16327.28
0.34 | 219.2685 | 1429.232 | 4273.743 | 9292.998 | 16973.38
0.35 | 227.6891 | 1484.119 | 4437.867 | 9649.876 | 17625.2
0.36 | 236.1821 | 1539.478 | 4603.403 | 10009.83 | 18282.64
0.37 | 244.7462 | 1595.3 | 4770.326 | 10372.79 | 18945.58
0.38 | 253.38 | 1651.577 | 4938.607 | 10738.71 | 19613.92
0.39 | 262.0823 | 1708.3 | 5108.222 | 11107.52 | 20287.55
0.4 | 270.8518 | 1765.461 | 5279.147 | 11479.19 | 20966.39